## ABAQUS中塑性损伤模型参数输入
分享创造价值：基于GB50010-2010规范的塑性损伤模型参数计算_张田V1.3.0
控制参数 | fcu | Ec | fc | ft | fce | 单位系统 | N-mm | kc | kt |  |  | 30 | 0.1 | 1.16 | 0.667 | 1e-05
| 40 | 32599.84 | 26.8 | 2.410301 | 10.72 |  |  | 0.7 | 0.5
受压本构关系 | [14 empty] | Abaqus Input-塑性损伤模型 |  |  |  | 检查 | FEA NX-塑性损伤模型 |  |  |  | FEA NX-弥散裂缝模型 |  | midas Gen-塑性损伤模型
εc | αc | ε | x | ρc | n | Dc | εn | σn | εture | σture | εin | dc1 | dc2 | dc3 | 应力 | 非弹性应变 | 损伤 | 非弹性应变 | εcpl | 非弹性应变 | 应力 | 非弹性应变 | 破坏 | 应变 | 应力 | 非弹性应变 | 应力 | 破坏
0.001590422 | 1.169844 | 0.000328836 | 0.2067602 | 0.5169006 | 2.069967 | 0.03454619 | 0.000328836 | 10.34966 | 0.0003287819 | 10.35307 | 1.120158e-05 | 0.01047069 | 0 | 0.01718259 | 10.35307 | 0 | 0 | 0 |  | 0 | -10.35307 | 0 | 0 | 0 | 0 | 0 | 10.35307 | 0
0.001590422 | 1.169844 | 0.0004878782 | 0.3067602 | 0.5169006 | 2.069967 | 0.07490434 | 0.0004878782 | 14.71341 | 0.0004877592 | 14.72059 | 3.620503e-05 | 0.02348862 | 0 | 0.03782915 | 14.72059 | 3.620503e-05 | 0.02348862 | 3.620503e-05 | 2.534352e-05 | -3.620503e-05 | -14.72059 | -3.620503e-05 | 0.02348862 | -0.0003287819 | -10.35307 | 3.620503e-05 | 14.72059 | 0.02348862
0.001590422 | 1.169844 | 0.0005276387 | 0.3317602 | 0.5169006 | 2.069967 | 0.08694571 | 0.0005276387 | 15.70539 | 0.0005274996 | 15.71368 | 4.548257e-05 | 0.02752839 | 0 | 0.04408314 | 15.71368 | 4.548257e-05 | 0.02752839 | 4.548257e-05 | 3.18378e-05 | -4.548257e-05 | -15.71368 | -4.548257e-05 | 0.02752839 | -0.0004877592 | -14.72059 | 4.548257e-05 | 15.71368 | 0.02752839
0.001590422 | 1.169844 | 0.0005939063 | 0.3734269 | 0.5169006 | 2.069967 | 0.1084556 | 0.0005939063 | 17.26141 | 0.00059373 | 17.27166 | 6.392172e-05 | 0.03493087 | 0 | 0.05536316 | 17.27166 | 6.392172e-05 | 0.03493087 | 6.392172e-05 | 4.47452e-05 | -6.392172e-05 | -17.27166 | -6.392172e-05 | 0.03493087 | -0.0005274996 | -15.71368 | 6.392172e-05 | 17.27166 | 0.03493087
0.001590422 | 1.169844 | 0.0007264415 | 0.4567602 | 0.5169006 | 2.069967 | 0.1558222 | 0.0007264415 | 19.99171 | 0.0007261777 | 20.00624 | 0.0001124865 | 0.05212235 | 0 | 0.08070796 | 20.00624 | 0.0001124865 | 0.05212235 | 0.0001124865 | 7.874054e-05 | -0.0001124865 | -20.00624 | -0.0001124865 | 0.05212235 | -0.00059373 | -17.27166 | 0.0001124865 | 20.00624 | 0.05212235
0.001590422 | 1.169844 | 0.001124047 | 0.7067602 | 0.5169006 | 2.069967 | 0.3130199 | 0.001124047 | 25.17353 | 0.001123416 | 25.20182 | 0.0003503498 | 0.1196862 | 0 | 0.1704587 | 25.20182 | 0.0003503498 | 0.1196862 | 0.0003503498 | 0.0002452448 | -0.0003503498 | -25.20182 | -0.0003503498 | 0.1196862 | -0.0007261777 | -20.00624 | 0.0003503498 | 25.20182 | 0.1196862
0.001590422 | 1.169844 | 0.001590422 | 1 | 0.5169006 | 2.069967 | 0.4830994 | 0.001590422 | 26.8 | 0.001589159 | 26.84262 | 0.0007657611 | 0.2181395 | 0 | 0.2801846 | 26.84262 | 0.0007657611 | 0.2181395 | 0.0007657611 | 0.0005360327 | -0.0007657611 | -26.84262 | -0.0007657611 | 0.2181395 | -0.001123416 | -25.20182 | 0.0007657611 | 26.84262 | 0.2181395
0.001590422 | 1.169844 | 0.001749464 | 1.1 | 0.5169006 | 2.069967 | 0.5350353 | 0.001749464 | 26.51798 | 0.001747936 | 26.56437 | 0.0009330734 | 0.2556869 | 0.00879198 | 0.3172222 | 26.56437 | 0.0009330734 | 0.2556869 | 0.0009330734 | 0.0006531514 | -0.0009330734 | -26.56437 | -0.0009330734 | 0.2556869 | -0.001589159 | -26.84262 | 0.0009330734 | 26.56437 | 0.2556869
0.001590422 | 1.169844 | 0.001908506 | 1.2 | 0.5169006 | 2.069967 | 0.5854161 | 0.001908506 | 25.79416 | 0.001906687 | 25.84339 | 0.001113941 | 0.2965427 | 0.0356944 | 0.3551967 | 25.84339 | 0.001113941 | 0.2965427 | 0.001113941 | 0.000779759 | -0.001113941 | -25.84339 | -0.001113941 | 0.2965427 | -0.001747936 | -26.56437 | 0.001113941 | 25.84339 | 0.2965427
0.001590422 | 1.169844 | 0.002067548 | 1.3 | 0.5169006 | 2.069967 | 0.6321741 | 0.002067548 | 24.79211 | 0.002065414 | 24.84337 | 0.001303344 | 0.3390965 | 0.07300874 | 0.3925732 | 24.84337 | 0.001303344 | 0.3390965 | 0.001303344 | 0.0009123407 | -0.001303344 | -24.84337 | -0.001303344 | 0.3390965 | -0.001906687 | -25.84339 | 0.001303344 | 24.84337 | 0.3390965
0.001590422 | 1.169844 | 0.002226591 | 1.4 | 0.5169006 | 2.069967 | 0.6743267 | 0.002226591 | 23.63948 | 0.002224116 | 23.69212 | 0.00149736 | 0.3819913 | 0.1159657 | 0.4283693 | 23.69212 | 0.00149736 | 0.3819913 | 0.00149736 | 0.001048152 | -0.00149736 | -23.69212 | -0.00149736 | 0.3819913 | -0.002065414 | -24.84337 | 0.00149736 | 23.69212 | 0.3819913
0.001590422 | 1.169844 | 0.002385633 | 1.5 | 0.5169006 | 2.069967 | 0.7116252 | 0.002385633 | 22.42727 | 0.002382792 | 22.48077 | 0.001693194 | 0.4241625 | 0.1611653 | 0.462034 | 22.48077 | 0.001693194 | 0.4241625 | 0.001693194 | 0.001185236 | -0.001693194 | -22.48077 | -0.001693194 | 0.4241625 | -0.002224116 | -23.69212 | 0.001693194 | 22.48077 | 0.4241625
0.001590422 | 1.169844 | 0.002544675 | 1.6 | 0.5169006 | 2.069967 | 0.7442535 | 0.002544675 | 21.21571 | 0.002541443 | 21.2697 | 0.001888995 | 0.4648322 | 0.2063546 | 0.4933212 | 21.2697 | 0.001888995 | 0.4648322 | 0.001888995 | 0.001322296 | -0.001888995 | -21.2697 | -0.001888995 | 0.4648322 | -0.002382792 | -22.48077 | 0.001888995 | 21.2697 | 0.4648322
0.001590422 | 1.169844 | 0.002703717 | 1.7 | 0.5169006 | 2.069967 | 0.7726134 | 0.002703717 | 20.04202 | 0.002700069 | 20.09621 | 0.002083618 | 0.5034771 | 0.2501414 | 0.5221826 | 20.09621 | 0.002083618 | 0.5034771 | 0.002083618 | 0.001458532 | -0.002083618 | -20.09621 | -0.002083618 | 0.5034771 | -0.002541443 | -21.2697 | 0.002083618 | 20.09621 | 0.5034771
0.001590422 | 1.169844 | 0.002862759 | 1.8 | 0.5169006 | 2.069967 | 0.7971905 | 0.002862759 | 18.92729 | 0.00285867 | 18.98148 | 0.002276413 | 0.5397836 | 0.2917359 | 0.5486896 | 18.98148 | 0.002276413 | 0.5397836 | 0.002276413 | 0.001593489 | -0.002276413 | -18.98148 | -0.002276413 | 0.5397836 | -0.002700069 | -20.09621 | 0.002276413 | 18.98148 | 0.5397836
0.001590422 | 1.169844 | 0.003021802 | 1.9 | 0.5169006 | 2.069967 | 0.8184768 | 0.003021802 | 17.88189 | 0.003017245 | 17.93593 | 0.002467061 | 0.5736004 | 0.330749 | 0.5729793 | 17.93593 | 0.002467061 | 0.5736004 | 0.002467061 | 0.001726942 | -0.002467061 | -17.93593 | -0.002467061 | 0.5736004 | -0.00285867 | -18.98148 | 0.002467061 | 17.93593 | 0.5736004
0.001590422 | 1.169844 | 0.003180844 | 2 | 0.5169006 | 2.069967 | 0.8369319 | 0.003180844 | 16.90935 | 0.003175796 | 16.96314 | 0.002655451 | 0.6048958 | 0.3670472 | 0.59522 | 16.96314 | 0.002655451 | 0.6048958 | 0.002655451 | 0.001858816 | -0.002655451 | -16.96314 | -0.002655451 | 0.6048958 | -0.003017245 | -17.93593 | 0.002655451 | 16.96314 | 0.6048958
0.001590422 | 1.169844 | 0.003339886 | 2.1 | 0.5169006 | 2.069967 | 0.8529658 | 0.003339886 | 16.00905 | 0.003334321 | 16.06252 | 0.002841603 | 0.6337212 | 0.4006523 | 0.6155893 | 16.06252 | 0.002841603 | 0.6337212 | 0.002841603 | 0.001989122 | -0.002841603 | -16.06252 | -0.002841603 | 0.6337212 | -0.003175796 | -16.96314 | 0.002841603 | 16.06252 | 0.6337212
0.001590422 | 1.169844 | 0.003498928 | 2.2 | 0.5169006 | 2.069967 | 0.8669351 | 0.003498928 | 15.17798 | 0.003492821 | 15.23108 | 0.003025608 | 0.6601826 | 0.431676 | 0.6342625 | 15.23108 | 0.003025608 | 0.6601826 | 0.003025608 | 0.002117925 | -0.003025608 | -15.23108 | -0.003025608 | 0.6601826 | -0.003334321 | -16.06252 | 0.003025608 | 15.23108 | 0.6601826
0.001590422 | 1.169844 | 0.00365797 | 2.3 | 0.5169006 | 2.069967 | 0.8791452 | 0.00365797 | 14.41185 | 0.003651296 | 14.46457 | 0.003207596 | 0.6844188 | 0.4602774 | 0.6514048 | 14.46457 | 0.003207596 | 0.6844188 | 0.003207596 | 0.002245317 | -0.003207596 | -14.46457 | -0.003207596 | 0.6844188 | -0.003492821 | -15.23108 | 0.003207596 | 14.46457 | 0.6844188
0.001590422 | 1.169844 | 0.003817013 | 2.4 | 0.5169006 | 2.069967 | 0.8898546 | 0.003817013 | 13.70583 | 0.003809746 | 13.75814 | 0.003387715 | 0.7065858 | 0.4866365 | 0.6671687 | 13.75814 | 0.003387715 | 0.7065858 | 0.003387715 | 0.002371401 | -0.003387715 | -13.75814 | -0.003387715 | 0.7065858 | -0.003651296 | -14.46457 | 0.003387715 | 13.75814 | 0.7065858
0.001590422 | 1.169844 | 0.003976055 | 2.5 | 0.5169006 | 2.069967 | 0.8992818 | 0.003976055 | 13.05496 | 0.003968171 | 13.10687 | 0.003566118 | 0.7268454 | 0.5109378 | 0.6816928 | 13.10687 | 0.003566118 | 0.7268454 | 0.003566118 | 0.002496283 | -0.003566118 | -13.10687 | -0.003566118 | 0.7268454 | -0.003809746 | -13.75814 | 0.003566118 | 13.10687 | 0.7268454
0.001590422 | 1.169844 | 0.004135097 | 2.6 | 0.5169006 | 2.069967 | 0.9076106 | 0.004135097 | 12.45442 | 0.004126571 | 12.50592 | 0.003742952 | 0.7453582 | 0.5333612 | 0.6951014 | 12.50592 | 0.003742952 | 0.7453582 | 0.003742952 | 0.002620066 | -0.003742952 | -12.50592 | -0.003742952 | 0.7453582 | -0.003968171 | -13.10687 | 0.003742952 | 12.50592 | 0.7453582
0.001590422 | 1.169844 | 0.004294139 | 2.7 | 0.5169006 | 2.069967 | 0.9149953 | 0.004294139 | 11.89965 | 0.004284946 | 11.95075 | 0.003918356 | 0.7622786 | 0.5540764 | 0.7075058 | 11.95075 | 0.003918356 | 0.7622786 | 0.003918356 | 0.002742849 | -0.003918356 | -11.95075 | -0.003918356 | 0.7622786 | -0.004126571 | -12.50592 | 0.003918356 | 11.95075 | 0.7622786
0.001590422 | 1.169844 | 0.004453181 | 2.8 | 0.5169006 | 2.069967 | 0.9215664 | 0.004453181 | 11.38644 | 0.004443295 | 11.43715 | 0.004092461 | 0.7777521 | 0.5732408 | 0.719005 | 11.43715 | 0.004092461 | 0.7777521 | 0.004092461 | 0.002864723 | -0.004092461 | -11.43715 | -0.004092461 | 0.7777521 | -0.004284946 | -11.95075 | 0.004092461 | 11.43715 | 0.7777521
0.001590422 | 1.169844 | 0.004612224 | 2.9 | 0.5169006 | 2.069967 | 0.9274336 | 0.004612224 | 10.91092 | 0.00460162 | 10.96125 | 0.004265384 | 0.7919139 | 0.5909983 | 0.729687 | 10.96125 | 0.004265384 | 0.7919139 | 0.004265384 | 0.002985769 | -0.004265384 | -10.96125 | -0.004265384 | 0.7919139 | -0.004443295 | -11.43715 | 0.004265384 | 10.96125 | 0.7919139
0.001590422 | 1.169844 | 0.004771266 | 3 | 0.5169006 | 2.069967 | 0.9326898 | 0.004771266 | 10.4696 | 0.004759919 | 10.51955 | 0.004437232 | 0.804888 | 0.6074793 | 0.7396299 | 10.51955 | 0.004437232 | 0.804888 | 0.004437232 | 0.003106062 | -0.004437232 | -10.51955 | -0.004437232 | 0.804888 | -0.00460162 | -10.96125 | 0.004437232 | 10.51955 | 0.804888
0.001590422 | 1.169844 | 0.00508935 | 3.2 | 0.5169006 | 2.069967 | 0.9416725 | 0.00508935 | 9.677224 | 0.005076443 | 9.726475 | 0.004778084 | 0.8277155 | 0.6370718 | 0.7575678 | 9.726475 | 0.004778084 | 0.8277155 | 0.004778084 | 0.003344658 | -0.004778084 | -9.726475 | -0.004778084 | 0.8277155 | -0.004759919 | -10.51955 | 0.004778084 | 9.726475 | 0.8277155
0.001590422 | 1.169844 | 0.005407435 | 3.4 | 0.5169006 | 2.069967 | 0.9490151 | 0.005407435 | 8.987698 | 0.005392867 | 9.036299 | 0.005115678 | 0.8470171 | 0.6628247 | 0.7732863 | 9.036299 | 0.005115678 | 0.8470171 | 0.005115678 | 0.003580975 | -0.005115678 | -9.036299 | -0.005115678 | 0.8470171 | -0.005076443 | -9.726475 | 0.005115678 | 9.036299 | 0.8470171
0.001590422 | 1.169844 | 0.005725519 | 3.6 | 0.5169006 | 2.069967 | 0.9550839 | 0.005725519 | 8.383627 | 0.00570919 | 8.431627 | 0.00545055 | 0.8634283 | 0.685387 | 0.7871563 | 8.431627 | 0.00545055 | 0.8634283 | 0.00545055 | 0.003815385 | -0.00545055 | -8.431627 | -0.00545055 | 0.8634283 | -0.005392867 | -9.036299 | 0.00545055 | 8.431627 | 0.8634283
0.001590422 | 1.169844 | 0.006043603 | 3.8 | 0.5169006 | 2.069967 | 0.9601513 | 0.006043603 | 7.851011 | 0.006025414 | 7.89846 | 0.005783129 | 0.8774619 | 0.7052814 | 0.7994743 | 7.89846 | 0.005783129 | 0.8774619 | 0.005783129 | 0.00404819 | -0.005783129 | -7.89846 | -0.005783129 | 0.8774619 | -0.00570919 | -8.431627 | 0.005783129 | 7.89846 | 0.8774619
0.001590422 | 1.169844 | 0.006361688 | 4 | 0.5169006 | 2.069967 | 0.9644219 | 0.006361688 | 7.378552 | 0.006341538 | 7.425492 | 0.006113761 | 0.8895308 | 0.7229294 | 0.8104789 | 7.425492 | 0.006113761 | 0.8895308 | 0.006113761 | 0.004279632 | -0.006113761 | -7.425492 | -0.006113761 | 0.8895308 | -0.006025414 | -7.89846 | 0.006113761 | 7.425492 | 0.8895308
0.001590422 | 1.169844 | 0.006679772 | 4.2 | 0.5169006 | 2.069967 | 0.9680515 | 0.006679772 | 6.957079 | 0.006657561 | 7.003551 | 0.006442727 | 0.899968 | 0.7386735 | 0.8203638 | 7.003551 | 0.006442727 | 0.899968 | 0.006442727 | 0.004509909 | -0.006442727 | -7.003551 | -0.006442727 | 0.899968 | -0.006341538 | -7.425492 | 0.006442727 | 7.003551 | 0.899968
0.001590422 | 1.169844 | 0.006997856 | 4.4 | 0.5169006 | 2.069967 | 0.9711606 | 0.006997856 | 6.57911 | 0.006973485 | 6.625149 | 0.006770259 | 0.9090426 | 0.7527929 | 0.8292876 | 6.625149 | 0.006770259 | 0.9090426 | 0.006770259 | 0.004739181 | -0.006770259 | -6.625149 | -0.006770259 | 0.9090426 | -0.006657561 | -7.003551 | 0.006770259 | 6.625149 | 0.9090426
0.001590422 | 1.169844 | 0.007315941 | 4.6 | 0.5169006 | 2.069967 | 0.9738426 | 0.007315941 | 6.238494 | 0.007289309 | 6.284135 | 0.007096543 | 0.9169732 | 0.7655174 | 0.8373808 | 6.284135 | 0.007096543 | 0.9169732 | 0.007096543 | 0.00496758 | -0.007096543 | -6.284135 | -0.007096543 | 0.9169732 | -0.006973485 | -6.625149 | 0.007096543 | 6.284135 | 0.9169732
0.001590422 | 1.169844 | 0.007634025 | 4.8 | 0.5169006 | 2.069967 | 0.9761715 | 0.007634025 | 5.930147 | 0.007605034 | 5.975418 | 0.007421738 | 0.9239378 | 0.7770366 | 0.8447521 | 5.975418 | 0.007421738 | 0.9239378 | 0.007421738 | 0.005195216 | -0.007421738 | -5.975418 | -0.007421738 | 0.9239378 | -0.007289309 | -6.284135 | 0.007421738 | 5.975418 | 0.9239378
0.001590422 | 1.169844 | 0.00795211 | 5 | 0.5169006 | 2.069967 | 0.9782059 | 0.00795211 | 5.649835 | 0.007920658 | 5.694763 | 0.007745971 | 0.9300827 | 0.7875088 | 0.8514921 | 5.694763 | 0.007745971 | 0.9300827 | 0.007745971 | 0.00542218 | -0.007745971 | -5.694763 | -0.007745971 | 0.9300827 | -0.007605034 | -5.975418 | 0.007745971 | 5.694763 | 0.9300827
0.001590422 | 1.169844 | 0.008270194 | 5.2 | 0.5169006 | 2.069967 | 0.979993 | 0.008270194 | 5.394013 | 0.008236183 | 5.438623 | 0.008069354 | 0.9355281 | 0.7970663 | 0.8576774 | 5.438623 | 0.008069354 | 0.9355281 | 0.008069354 | 0.005648547 | -0.008069354 | -5.438623 | -0.008069354 | 0.9355281 | -0.007920658 | -5.694763 | 0.008069354 | 5.438623 | 0.9355281
0.001590422 | 1.169844 | 0.008588278 | 5.4 | 0.5169006 | 2.069967 | 0.981571 | 0.008588278 | 5.159693 | 0.008551609 | 5.204006 | 0.008391976 | 0.9403738 | 0.8058207 | 0.8633728 | 5.204006 | 0.008391976 | 0.9403738 | 0.008391976 | 0.005874383 | -0.008391976 | -5.204006 | -0.008391976 | 0.9403738 | -0.008236183 | -5.438623 | 0.008391976 | 5.204006 | 0.9403738
0.001590422 | 1.169844 | 0.008906363 | 5.6 | 0.5169006 | 2.069967 | 0.9829709 | 0.008906363 | 4.94434 | 0.008866935 | 4.988376 | 0.008713917 | 0.9447027 | 0.8138666 | 0.8686334 | 4.988376 | 0.008713917 | 0.9447027 | 0.008713917 | 0.006099742 | -0.008713917 | -4.988376 | -0.008713917 | 0.9447027 | -0.008551609 | -5.204006 | 0.008713917 | 4.988376 | 0.9447027
0.001590422 | 1.169844 | 0.009224447 | 5.8 | 0.5169006 | 2.069967 | 0.9842183 | 0.009224447 | 4.745795 | 0.009182162 | 4.789572 | 0.009035242 | 0.9485843 | 0.8212846 | 0.8735065 | 4.789572 | 0.009035242 | 0.9485843 | 0.009035242 | 0.006324669 | -0.009035242 | -4.789572 | -0.009035242 | 0.9485843 | -0.008866935 | -4.988376 | 0.009035242 | 4.789572 | 0.9485843
0.001590422 | 1.169844 | 0.009542532 | 6 | 0.5169006 | 2.069967 | 0.9853345 | 0.009542532 | 4.562207 | 0.009497289 | 4.605742 | 0.009356008 | 0.952077 | 0.828144 | 0.878033 | 4.605742 | 0.009356008 | 0.952077 | 0.009356008 | 0.006549206 | -0.009356008 | -4.605742 | -0.009356008 | 0.952077 | -0.009182162 | -4.789572 | 0.009356008 | 4.605742 | 0.952077
0.001590422 | 1.169844 | 0.009860616 | 6.2 | 0.5169006 | 2.069967 | 0.9863372 | 0.009860616 | 4.391981 | 0.009812317 | 4.435289 | 0.009676265 | 0.9552302 | 0.8345041 | 0.8822482 | 4.435289 | 0.009676265 | 0.9552302 | 0.009676265 | 0.006773385 | -0.009676265 | -4.435289 | -0.009676265 | 0.9552302 | -0.009497289 | -4.605742 | 0.009676265 | 4.435289 | 0.9552302
0.001590422 | 1.169844 | 0.0101787 | 6.4 | 0.5169006 | 2.069967 | 0.987241 | 0.0101787 | 4.233739 | 0.01012725 | 4.276833 | 0.009996054 | 0.9580858 | 0.8404167 | 0.8861828 | 4.276833 | 0.009996054 | 0.9580858 | 0.009996054 | 0.006997238 | -0.009996054 | -4.276833 | -0.009996054 | 0.9580858 | -0.009812317 | -4.435289 | 0.009996054 | 4.276833 | 0.9580858
0.001590422 | 1.169844 | 0.01049678 | 6.6 | 0.5169006 | 2.069967 | 0.9880586 | 0.01049678 | 4.08628 | 0.01044208 | 4.129173 | 0.01031541 | 0.9606796 | 0.8459264 | 0.8898637 | 4.129173 | 0.01031541 | 0.9606796 | 0.01031541 | 0.007220789 | -0.01031541 | -4.129173 | -0.01031541 | 0.9606796 | -0.01012725 | -4.276833 | 0.01031541 | 4.129173 | 0.9606796
0.001590422 | 1.169844 | 0.01081487 | 6.8 | 0.5169006 | 2.069967 | 0.9888004 | 0.01081487 | 3.948558 | 0.01075681 | 3.991261 | 0.01063437 | 0.9630421 | 0.8510723 | 0.8933144 | 3.991261 | 0.01063437 | 0.9630421 | 0.01063437 | 0.007444062 | -0.01063437 | -3.991261 | -0.01063437 | 0.9630421 | -0.01044208 | -4.129173 | 0.01063437 | 3.991261 | 0.9630421
0.001590422 | 1.169844 | 0.01113295 | 7 | 0.5169006 | 2.069967 | 0.9894756 | 0.01113295 | 3.819655 | 0.01107144 | 3.862179 | 0.01095297 | 0.9651998 | 0.8558889 | 0.8965557 | 3.862179 | 0.01095297 | 0.9651998 | 0.01095297 | 0.007667076 | -0.01095297 | -3.862179 | -0.01095297 | 0.9651998 | -0.01075681 | -3.991261 | 0.01095297 | 3.862179 | 0.9651998
0.001590422 | 1.169844 | 0.01145104 | 7.2 | 0.5169006 | 2.069967 | 0.9900918 | 0.01145104 | 3.698762 | 0.01138597 | 3.741117 | 0.01127121 | 0.9671754 | 0.8604061 | 0.899606 | 3.741117 | 0.01127121 | 0.9671754 | 0.01127121 | 0.007889849 | -0.01127121 | -3.741117 | -0.01127121 | 0.9671754 | -0.01107144 | -3.862179 | 0.01127121 | 3.741117 | 0.9671754
0.001590422 | 1.169844 | 0.01176912 | 7.4 | 0.5169006 | 2.069967 | 0.9906556 | 0.01176912 | 3.585167 | 0.0117004 | 3.627361 | 0.01158914 | 0.9689886 | 0.8646507 | 0.9024815 | 3.627361 | 0.01158914 | 0.9689886 | 0.01158914 | 0.008112395 | -0.01158914 | -3.627361 | -0.01158914 | 0.9689886 | -0.01138597 | -3.741117 | 0.01158914 | 3.627361 | 0.9689886
0.001590422 | 1.169844 | 0.01208721 | 7.6 | 0.5169006 | 2.069967 | 0.9911729 | 0.01208721 | 3.478237 | 0.01201474 | 3.520279 | 0.01190676 | 0.9706565 | 0.8686463 | 0.9051967 | 3.520279 | 0.01190676 | 0.9706565 | 0.01190676 | 0.008334729 | -0.01190676 | -3.520279 | -0.01190676 | 0.9706565 | -0.0117004 | -3.627361 | 0.01190676 | 3.520279 | 0.9706565
0.001590422 | 1.169844 | 0.01240529 | 7.8 | 0.5169006 | 2.069967 | 0.9916486 | 0.01240529 | 3.37741 | 0.01232898 | 3.419307 | 0.01222409 | 0.972194 | 0.8724139 | 0.9077646 | 3.419307 | 0.01222409 | 0.972194 | 0.01222409 | 0.008556862 | -0.01222409 | -3.419307 | -0.01222409 | 0.972194 | -0.01201474 | -3.520279 | 0.01222409 | 3.419307 | 0.972194
0.001590422 | 1.169844 | 0.01272338 | 8 | 0.5169006 | 2.069967 | 0.9920869 | 0.01272338 | 3.282184 | 0.01264311 | 3.323944 | 0.01254115 | 0.9736144 | 0.8759722 | 0.9101967 | 3.323944 | 0.01254115 | 0.9736144 | 0.01254115 | 0.008778806 | -0.01254115 | -3.323944 | -0.01254115 | 0.9736144 | -0.01232898 | -3.419307 | 0.01254115 | 3.323944 | 0.9736144
0.001590422 | 1.169844 | 0.01304146 | 8.2 | 0.5169006 | 2.069967 | 0.9924918 | 0.01304146 | 3.192111 | 0.01295715 | 3.233741 | 0.01285796 | 0.9749291 | 0.879338 | 0.9125036 | 3.233741 | 0.01285796 | 0.9749291 | 0.01285796 | 0.00900057 | -0.01285796 | -3.233741 | -0.01285796 | 0.9749291 | -0.01264311 | -3.323944 | 0.01285796 | 3.233741 | 0.9749291
0.001590422 | 1.169844 | 0.01335954 | 8.4 | 0.5169006 | 2.069967 | 0.9928665 | 0.01335954 | 3.106789 | 0.01327109 | 3.148294 | 0.01317452 | 0.9761483 | 0.8825263 | 0.9146946 | 3.148294 | 0.01317452 | 0.9761483 | 0.01317452 | 0.009222163 | -0.01317452 | -3.148294 | -0.01317452 | 0.9761483 | -0.01295715 | -3.233741 | 0.01317452 | 3.148294 | 0.9761483
0.001590422 | 1.169844 | 0.01367763 | 8.6 | 0.5169006 | 2.069967 | 0.9932139 | 0.01367763 | 3.025855 | 0.01358493 | 3.067242 | 0.01349085 | 0.9772809 | 0.8855507 | 0.9167781 | 3.067242 | 0.01349085 | 0.9772809 | 0.01349085 | 0.009443592 | -0.01349085 | -3.067242 | -0.01349085 | 0.9772809 | -0.01327109 | -3.148294 | 0.01349085 | 3.067242 | 0.9772809
0.001590422 | 1.169844 | 0.01399571 | 8.8 | 0.5169006 | 2.069967 | 0.9935366 | 0.01399571 | 2.948984 | 0.01389868 | 2.990257 | 0.01380695 | 0.9783349 | 0.8884233 | 0.9187619 | 2.990257 | 0.01380695 | 0.9783349 | 0.01380695 | 0.009664866 | -0.01380695 | -2.990257 | -0.01380695 | 0.9783349 | -0.01358493 | -3.067242 | 0.01380695 | 2.990257 | 0.9783349
0.001590422 | 1.169844 | 0.0143138 | 9 | 0.5169006 | 2.069967 | 0.9938369 | 0.0143138 | 2.875879 | 0.01421232 | 2.917043 | 0.01412284 | 0.9793173 | 0.8911551 | 0.9206529 | 2.917043 | 0.01412284 | 0.9793173 | 0.01412284 | 0.009885989 | -0.01412284 | -2.917043 | -0.01412284 | 0.9793173 | -0.01389868 | -2.990257 | 0.01412284 | 2.917043 | 0.9793173
0.001590422 | 1.169844 | 0.01463188 | 9.2 | 0.5169006 | 2.069967 | 0.9941168 | 0.01463188 | 2.806273 | 0.01452587 | 2.847334 | 0.01443853 | 0.9802345 | 0.8937562 | 0.9224574 | 2.847334 | 0.01443853 | 0.9802345 | 0.01443853 | 0.01010697 | -0.01443853 | -2.847334 | -0.01443853 | 0.9802345 | -0.01421232 | -2.917043 | 0.01443853 | 2.847334 | 0.9802345
0.001590422 | 1.169844 | 0.01494997 | 9.4 | 0.5169006 | 2.069967 | 0.9943781 | 0.01494997 | 2.739923 | 0.01483932 | 2.780884 | 0.01475401 | 0.981092 | 0.8962357 | 0.9241812 | 2.780884 | 0.01475401 | 0.981092 | 0.01475401 | 0.01032781 | -0.01475401 | -2.780884 | -0.01475401 | 0.981092 | -0.01452587 | -2.847334 | 0.01475401 | 2.780884 | 0.981092
0.001590422 | 1.169844 | 0.01526805 | 9.6 | 0.5169006 | 2.069967 | 0.9946224 | 0.01526805 | 2.676608 | 0.01515267 | 2.717474 | 0.01506931 | 0.9818949 | 0.8986017 | 0.9258296 | 2.717474 | 0.01506931 | 0.9818949 | 0.01506931 | 0.01054852 | -0.01506931 | -2.717474 | -0.01506931 | 0.9818949 | -0.01483932 | -2.780884 | 0.01506931 | 2.717474 | 0.9818949
0.001590422 | 1.169844 | 0.01558613 | 9.8 | 0.5169006 | 2.069967 | 0.9948512 | 0.01558613 | 2.616126 | 0.01546592 | 2.656901 | 0.01538442 | 0.9826478 | 0.9008619 | 0.9274074 | 2.656901 | 0.01538442 | 0.9826478 | 0.01538442 | 0.01076909 | -0.01538442 | -2.656901 | -0.01538442 | 0.9826478 | -0.01515267 | -2.717474 | 0.01538442 | 2.656901 | 0.9826478
0.001590422 | 1.169844 | 0.01590422 | 10 | 0.5169006 | 2.069967 | 0.9950657 | 0.01590422 | 2.558293 | 0.01577907 | 2.59898 | 0.01569935 | 0.9833546 | 0.9030231 | 0.9289191 | 2.59898 | 0.01569935 | 0.9833546 | 0.01569935 | 0.01098954 | -0.01569935 | -2.59898 | -0.01569935 | 0.9833546 | -0.01546592 | -2.656901 | 0.01569935 | 2.59898 | 0.9833546
0.001590422 | 1.169844 | 0.0162223 | 10.2 | 0.5169006 | 2.069967 | 0.9952672 | 0.0162223 | 2.502939 | 0.01609213 | 2.543543 | 0.0160141 | 0.984019 | 0.9050917 | 0.9303686 | 2.543543 | 0.0160141 | 0.984019 | 0.0160141 | 0.01120987 | -0.0160141 | -2.543543 | -0.0160141 | 0.984019 | -0.01577907 | -2.59898 | 0.0160141 | 2.543543 | 0.984019
0.001590422 | 1.169844 | 0.01654039 | 10.4 | 0.5169006 | 2.069967 | 0.9954565 | 0.01654039 | 2.44991 | 0.01640509 | 2.490433 | 0.01632869 | 0.9846444 | 0.9070734 | 0.9317598 | 2.490433 | 0.01632869 | 0.9846444 | 0.01632869 | 0.01143008 | -0.01632869 | -2.490433 | -0.01632869 | 0.9846444 | -0.01609213 | -2.543543 | 0.01632869 | 2.490433 | 0.9846444
受拉伸本构关系 | [13 empty] | Abaqus Input-塑性损伤模型 |  |  |  | 检查 | FEA NX-塑性损伤模型 |  |  |  | FEA NX-弥散裂缝模型 |  | midas Gen-塑性损伤模型
εt | αt | ε | x | ρc | Dt | εn | σn | εture | σture | εck | dt1 | dt2 | dt3 | 应力 | 开裂应变 | 损伤 | 开裂应变 | εtpl | 开裂应变 | 应力 | 开裂应变 | 破坏 | 应变 | 应力 | 开裂应变 | 应力 | 破坏
7.393597e-05 | 1.812579 | 7.393597e-05 | 1 | 1 | 0 | 7.393597e-05 | 2.410301 | 7.393324e-05 | 2.410479 | 0 | 0 | 0 | 0 | 2.410479 | 0 | 0 | 0 | 0 | 0 | 2.410479 | 0 | 0 | 0 | 0 | 0 | 2.410479 | 0
7.393597e-05 | 1.812579 | 8.872317e-05 | 1.2 | 1 | 0.2409883 | 8.872317e-05 | 2.195336 | 8.871923e-05 | 2.195531 | 2.138125e-05 | 0.1369916 | 0.08910516 | 0.1287293 | 2.195531 | 2.138125e-05 | 0.1369916 | 2.138125e-05 | 1.069062e-05 | 2.138125e-05 | 2.195531 | 2.138125e-05 | 0.1369916 | 7.393324e-05 | 2.410479 | 2.138125e-05 | 2.195531 | 0.1369916
7.393597e-05 | 1.812579 | 0.0001035104 | 1.4 | 1 | 0.4387596 | 0.0001035104 | 1.893862 | 0.000103505 | 1.894058 | 4.541616e-05 | 0.2810118 | 0.2141821 | 0.250782 | 1.894058 | 4.541616e-05 | 0.2810118 | 4.541616e-05 | 2.270808e-05 | 4.541616e-05 | 1.894058 | 4.541616e-05 | 0.2810118 | 8.871923e-05 | 2.195531 | 4.541616e-05 | 1.894058 | 0.2810118
7.393597e-05 | 1.812579 | 0.0001182976 | 1.6 | 1 | 0.5763782 | 0.0001182976 | 1.633689 | 0.0001182906 | 1.633883 | 6.818414e-05 | 0.404839 | 0.322125 | 0.3490799 | 1.633883 | 6.818414e-05 | 0.404839 | 6.818414e-05 | 3.409207e-05 | 6.818414e-05 | 1.633883 | 6.818414e-05 | 0.404839 | 0.000103505 | 1.894058 | 6.818414e-05 | 1.633883 | 0.404839
7.393597e-05 | 1.812579 | 0.0001330848 | 1.8 | 1 | 0.6710923 | 0.0001330848 | 1.42698 | 0.0001330759 | 1.42717 | 8.931215e-05 | 0.5049621 | 0.4078873 | 0.426438 | 1.42717 | 8.931215e-05 | 0.5049621 | 8.931215e-05 | 4.465608e-05 | 8.931215e-05 | 1.42717 | 8.931215e-05 | 0.5049621 | 0.0001182906 | 1.633883 | 8.931215e-05 | 1.42717 | 0.5049621
7.393597e-05 | 1.812579 | 0.0001478719 | 2 | 1 | 0.7377104 | 0.0001478719 | 1.264394 | 0.000147861 | 1.264581 | 0.0001090867 | 0.5843865 | 0.4753432 | 0.487801 | 1.264581 | 0.0001090867 | 0.5843865 | 0.0001090867 | 5.454334e-05 | 0.0001090867 | 1.264581 | 0.0001090867 | 0.5843865 | 0.0001330759 | 1.42717 | 0.0001090867 | 1.264581 | 0.5843865
7.393597e-05 | 1.812579 | 0.0001626591 | 2.2 | 1 | 0.7859215 | 0.0001626591 | 1.135186 | 0.0001626459 | 1.13537 | 0.0001278373 | 0.6473029 | 0.5289508 | 0.5372574 | 1.13537 | 0.0001278373 | 0.6473029 | 0.0001278373 | 6.391866e-05 | 0.0001278373 | 1.13537 | 0.0001278373 | 0.6473029 | 0.000147861 | 1.264581 | 0.0001278373 | 1.13537 | 0.6473029
7.393597e-05 | 1.812579 | 0.0001774463 | 2.4 | 1 | 0.8217961 | 0.0001774463 | 1.03086 | 0.0001774306 | 1.031043 | 0.0001458247 | 0.6974616 | 0.5722348 | 0.5778018 | 1.031043 | 0.0001458247 | 0.6974616 | 0.0001458247 | 7.291236e-05 | 0.0001458247 | 1.031043 | 0.0001458247 | 0.6974616 | 0.0001626459 | 1.13537 | 0.0001458247 | 1.031043 | 0.6974616
7.393597e-05 | 1.812579 | 0.0001922335 | 2.6 | 1 | 0.8491696 | 0.0001922335 | 0.9452213 | 0.0001922151 | 0.945403 | 0.0001632389 | 0.7378383 | 0.6077655 | 0.6115751 | 0.945403 | 0.0001632389 | 0.7378383 | 0.0001632389 | 8.161944e-05 | 0.0001632389 | 0.945403 | 0.0001632389 | 0.7378383 | 0.0001774306 | 1.031043 | 0.0001632389 | 0.945403 | 0.7378383
7.393597e-05 | 1.812579 | 0.0002070207 | 2.8 | 1 | 0.8705224 | 0.0002070207 | 0.8738237 | 0.0002069993 | 0.8740046 | 0.0001802162 | 0.7706936 | 0.6373878 | 0.6401142 | 0.8740046 | 0.0001802162 | 0.7706936 | 0.0001802162 | 9.010809e-05 | 0.0001802162 | 0.8740046 | 0.0001802162 | 0.7706936 | 0.0001922151 | 0.945403 | 0.0001802162 | 0.8740046 | 0.7706936
7.393597e-05 | 1.812579 | 0.0002218079 | 3 | 1 | 0.8875025 | 0.0002218079 | 0.8134583 | 0.0002217833 | 0.8136387 | 0.0001968551 | 0.7977211 | 0.6624327 | 0.6645378 | 0.8136387 | 0.0001968551 | 0.7977211 | 0.0001968551 | 9.842755e-05 | 0.0001968551 | 0.8136387 | 0.0001968551 | 0.7977211 | 0.0002069993 | 0.8740046 | 0.0001968551 | 0.8136387 | 0.7977211
7.393597e-05 | 1.812579 | 0.0002957439 | 4 | 1 | 0.9364387 | 0.0002957439 | 0.6128075 | 0.0002957002 | 0.6129887 | 0.000276946 | 0.8804434 | 0.7456796 | 0.7478304 | 0.6129887 | 0.000276946 | 0.8804434 | 0.000276946 | 0.000138473 | 0.000276946 | 0.6129887 | 0.000276946 | 0.8804434 | 0.0002217833 | 0.8136387 | 0.000276946 | 0.6129887 | 0.8804434
7.393597e-05 | 1.812579 | 0.0003696799 | 5 | 1 | 0.9585642 | 0.0003696799 | 0.499364 | 0.0003696116 | 0.4995486 | 0.0003543619 | 0.9203985 | 0.7927443 | 0.7963856 | 0.4995486 | 0.0003543619 | 0.9203985 | 0.0003543619 | 0.0001771809 | 0.0003543619 | 0.4995486 | 0.0003543619 | 0.9203985 | 0.0002957002 | 0.6129887 | 0.0003543619 | 0.4995486 | 0.9203985
7.393597e-05 | 1.812579 | 0.0004436158 | 6 | 1 | 0.9705541 | 0.0004436158 | 0.425841 | 0.0004435175 | 0.4260299 | 0.0004305532 | 0.9427688 | 0.8232462 | 0.8283448 | 0.4260299 | 0.0004305532 | 0.9427688 | 0.0004305532 | 0.0002152766 | 0.0004305532 | 0.4260299 | 0.0004305532 | 0.9427688 | 0.0003696116 | 0.4995486 | 0.0004305532 | 0.4260299 | 0.9427688
7.393597e-05 | 1.812579 | 0.0005175518 | 7 | 1 | 0.9778369 | 0.0005175518 | 0.3739376 | 0.0005174179 | 0.3741311 | 0.0005060813 | 0.9566135 | 0.8447783 | 0.8510696 | 0.3741311 | 0.0005060813 | 0.9566135 | 0.0005060813 | 0.0002530406 | 0.0005060813 | 0.3741311 | 0.0005060813 | 0.9566135 | 0.0004435175 | 0.4260299 | 0.0005060813 | 0.3741311 | 0.9566135
7.393597e-05 | 1.812579 | 0.0005914878 | 8 | 1 | 0.9826211 | 0.0005914878 | 0.3351079 | 0.0005913129 | 0.3353061 | 0.0005812084 | 0.9658163 | 0.8608862 | 0.8681123 | 0.3353061 | 0.0005812084 | 0.9658163 | 0.0005812084 | 0.0002906042 | 0.0005812084 | 0.3353061 | 0.0005812084 | 0.9658163 | 0.0005174179 | 0.3741311 | 0.0005812084 | 0.3353061 | 0.9658163
7.393597e-05 | 1.812579 | 0.0006654238 | 9 | 1 | 0.9859483 | 0.0006654238 | 0.3048202 | 0.0006652025 | 0.305023 | 0.0006560734 | 0.972268 | 0.8734502 | 0.8814008 | 0.305023 | 0.0006560734 | 0.972268 | 0.0006560734 | 0.0003280367 | 0.0006560734 | 0.305023 | 0.0006560734 | 0.972268 | 0.0005913129 | 0.3353061 | 0.0006560734 | 0.305023 | 0.972268
7.393597e-05 | 1.812579 | 0.0007393597 | 10 | 1 | 0.9883649 | 0.0007393597 | 0.2804411 | 0.0007390866 | 0.2806484 | 0.0007307572 | 0.9769808 | 0.8835629 | 0.892074 | 0.2806484 | 0.0007307572 | 0.9769808 | 0.0007307572 | 0.0003653786 | 0.0007307572 | 0.2806484 | 0.0007307572 | 0.9769808 | 0.0006652025 | 0.305023 | 0.0007307572 | 0.2806484 | 0.9769808
7.393597e-05 | 1.812579 | 0.0008132957 | 11 | 1 | 0.9901811 | 0.0008132957 | 0.2603321 | 0.0008129652 | 0.2605438 | 0.00080531 | 0.9805376 | 0.891904 | 0.9008491 | 0.2605438 | 0.00080531 | 0.9805376 | 0.00080531 | 0.000402655 | 0.00080531 | 0.2605438 | 0.00080531 | 0.9805376 | 0.0007390866 | 0.2806484 | 0.00080531 | 0.2605438 | 0.9805376
用户请尊重作者的劳动成果，本表格及其之前的所有版本不允许任何售卖、交易等商业行为，大家相互监督，保持良性发展！问题反馈在B站评论区留言。
（1）当前本构数据未包含断裂能概念，但也可用于常规的分析模拟
（2）当前的部分材料参数也可用于其他模型的参数定义：ABAQUS中脆性开裂模型、弥散裂缝模型、塑性损伤模型；ADINA中的混凝土材料模型；midas FEA & DIANA中的总应变裂缝模型；midas Gen中的塑性损伤模型等。
（3）进行材料的下降段/软化段模拟时，建议采用具有断裂能的本构定义单轴本构及损伤行为，具体的计算思路和实现方法可参考论文：张田，侯正猛，李晓琴等(2024). 混凝土塑性损伤模型参数计算方法研究[J]. 计算力学学报：1-10.